## Umidade
Determinação de Umidade
Ensaio: | 01 |  |  | Data: | 2002-10-01 |  | s'c = | 16.02 | kPa
|  |  | Antes |  |  |  | Depois
capsula no | 39 | 44 | 92 |  |  | 464
solo+tara+água (g) | 26.3 | 34.45 | 41.46 |  |  | 137.26
solo+tara (g) | 19.06 | 22.17 | 26.34 |  |  | 77.2
tara (g) | 13 | 11.33 | 14.75 |  |  | 23.29
água (g)
solo seco (g)
umidade (%)
umidade média (%)
Ensaio: | 2 |  |  | Data: | 2002-09-24 |  | s'c = | 35.45 | kPa
|  |  | Antes |  |  |  | Depois
capsula no | 27 | 40 | 88 |  |  | 322
solo+tara+água (g) | 26.91 | 37.43 | 26.44 |  |  | 131.77
solo+tara (g) | 19.13 | 24.74 | 18.96 |  |  | 80
tara (g) | 12.58 | 13.72 | 12.9 |  |  | 23.63
água (g)
solo seco (g)
umidade (%)
umidade média (%) | [6 empty] | #DIV/0!
Ensaio: | 3 |  |  | Data: | 2002-09-16 |  | s'c = | 66.44 | kPa
|  |  | Antes |  |  |  | Depois
capsula no | 208 | 278 | 298 |  |  | 18
solo+tara+água (g) | 31.68 | 31.48 | 35.56 |  |  | 117.46
solo+tara (g) | 26.44 | 26.59 | 28.61 |  |  | 79.66
tara (g) | 22.19 | 22.59 | 23.14 |  |  | 19.34
água (g)
solo seco (g)
umidade (%)
umidade média (%)
Ensaio: | 4 |  |  | Data: | 2002-08-30 |  | s'c = | 147.72 | kPa
|  |  | Antes |  |  |  | Depois
capsula no | 12 | 28 | 121 |  |  | 82
solo+tara+água (g) | 19.65 | 25.12 | 24.65 |  |  | 140.04
solo+tara (g) | 15.36 | 17.55 | 16.41 |  |  | 101.01
tara (g) | 12.22 | 11.49 | 10.25 |  |  | 49.05
água (g)
solo seco (g)
umidade (%)
umidade média (%) | [6 empty] | #DIV/0!
Ensaio: | 05 |  |  | Data: | 2002-11-18 |  | s'c = | 195.13 | kPa
|  |  | Antes |  |  |  | Depois
capsula no | 116 | 120 | 450 |  |  | 432
solo+tara+água (g) | 23.04 | 39.42 | 27.92 |  |  | 113.48
solo+tara (g) | 16.48 | 26.79 | 20.4 |  |  | 78.63
tara (g) | 9.9 | 13.71 | 13.07 |  |  | 17.5
água (g)
solo seco (g)
umidade (%)
umidade média (%)
Ensaio: | 06 |  |  | Data: | 2002-12-03 |  | s'c = | 70.805 | kPa
|  |  | Antes |  |  |  | Depois
capsula no | 30 | 116 | 450 |  |  | 464
solo+tara+água (g) | 25.53 | 28.96 | 32.11 |  |  | 122.32
solo+tara (g) | 16.83 | 19.46 | 23.11 |  |  | 78
tara (g) | 9.76 | 9.9 | 13.07 |  |  | 17.66
água (g)
solo seco (g)
umidade (%)
umidade média (%)

## 16kPa
|  |  | Ensaio Triaxial CIU | [5 empty] | s'c = | 16.02 | kPa
Dados do Ensaio
|  | Tensão efetiva inicial: | 16.02 | kPa |  |  |  |  | Tensão confinante: | 250 | kPa
|  | Velocidade de cisalhamento: | 0.0026 | mm/min |  |  |  |  | Tipo: | C.I.U. sat
Dados do Corpo de Prova
|  | Diâmetro inicial: | 3.8 | cm |  |  |  |  | Peso Escpecífico dos grãos: | 2.6644 | g/cm3
|  | Altura inicial: | 7.87 | cm |  |  |  |  | Índice vazios inicial:
|  | Área inicial: | 11.34115 | cm² |  |  |  |  | Grau saturação inicial: |  | %
|  | Volume inicial: |  | cm³ |  |  |  |  | Porosidade inicial: |  | %
|  | Peso específico inicial: | 13.26341 | kN/m³ |  |  |  |  | Umidade inicial: |  | %
|  | Peso específico inicial seco: |  | kN/m³ |  |  |  |  | Umidade após o cisalhamento: |  | %
|  | Peso específico inicial saturado: |  | kN/m³ |  |  |  |  | Diâmetro após o adensamento: | 3.698265 | cm
|  | Volume inicial de sólidos: |  | cm³ |  |  |  |  | Altura após o adensamento: | 7.7826 | cm
|  | Volume inicial de vazios: |  | cm³ |  |  |  |  | Área após o adensamento: | 10.74202 | cm²
|  | Volume inicial de água: |  | cm³ |  |  |  |  | Volume após adensamento: | 83.60085 | cm³
Planilha de Resultados |  |  |  |  | Folha: | 1 | de | 01
Dh | ea | Ac | Faxial | sd | Du |  | p |  | q | p' | A
(mm) | (%) | (cm²) | (kgf) | (kPa) | (kPa) |  | (kPa) |  | (kPa) | (kPa)
0 |  |  | 0 |  | 0
0.053 |  |  | 0 |  | 1.83
0.117 |  |  | 0.013 |  | 2.82
0.201 |  |  | 0.026 |  | 3.16
0.267 |  |  | 0.106 |  | 3.44
0.365 |  |  | 0.231 |  | 3.99
0.421 |  |  | 0.332 |  | 4.32
0.49 |  |  | 0.425 |  | 4.72
0.579 |  |  | 0.565 |  | 5.06
0.663 |  |  | 0.625 |  | 5.39
0.741 |  |  | 0.685 |  | 5.65
0.82 |  |  | 0.752 |  | 5.91
0.911 |  |  | 0.831 |  | 6.11
1.001 |  |  | 0.881 |  | 6.26
1.085 |  |  | 0.938 |  | 6.48
1.152 |  |  | 0.991 |  | 6.66
1.238 |  |  | 1.044 |  | 6.8
1.338 |  |  | 1.091 |  | 7
1.409 |  |  | 1.144 |  | 7.15
1.499 |  |  | 1.191 |  | 7.22
1.577 |  |  | 1.217 |  | 7.34
1.657 |  |  | 1.257 |  | 7.46
1.732 |  |  | 1.304 |  | 7.56
1.824 |  |  | 1.344 |  | 7.68
1.919 |  |  | 1.381 |  | 7.86
2 |  |  | 1.41 |  | 7.95
2.093 |  |  | 1.45 |  | 8.1
2.186 |  |  | 1.477 |  | 8.21
2.308 |  |  | 1.523 |  | 8.35
2.402 |  |  | 1.563 |  | 8.47
2.493 |  |  | 1.599 |  | 8.59
2.583 |  |  | 1.656 |  | 8.7
2.683 |  |  | 1.676 |  | 8.85
2.772 |  |  | 1.71 |  | 8.94
2.862 |  |  | 1.743 |  | 9.02
2.969 |  |  | 1.776 |  | 9.1
3.068 |  |  | 1.803 |  | 9.2
3.165 |  |  | 1.836 |  | 9.3
3.242 |  |  | 1.856 |  | 9.4
3.335 |  |  | 1.896 |  | 9.5
3.441 |  |  | 1.923 |  | 9.58
3.572 |  |  | 1.969 |  | 9.66
3.705 |  |  | 2.011 |  | 9.78
3.828 |  |  | 2.049 |  | 9.88
3.979 |  |  | 2.081 |  | 9.97
4.119 |  |  | 2.109 |  | 10.07
4.249 |  |  | 2.122 |  | 10.2
4.372 |  |  | 2.149 |  | 10.26
4.413 |  |  | 2.181 |  | 10.3
4.486 |  |  | 2.202 |  | 10.37
4.486 |  |  | 2.215 |  | 10.4
4.566 |  |  | 2.242 |  | 10.47
4.63 |  |  | 2.255 |  | 10.52
4.763 |  |  | 2.281 |  | 10.51
4.887 |  |  | 2.295 |  | 10.53
5.015 |  |  | 2.315 |  | 10.55
5.141 |  |  | 2.335 |  | 10.59
5.272 |  |  | 2.355 |  | 10.61
5.392 |  |  | 2.375 |  | 10.65
5.522 |  |  | 2.388 |  | 10.68
5.657 |  |  | 2.415 |  | 10.71
5.785 |  |  | 2.422 |  | 10.75
5.911 |  |  | 2.435 |  | 10.79
6.044 |  |  | 2.442 |  | 10.85
6.11 |  |  | 2.455 |  | 10.83
6.172 |  |  | 2.455 |  | 10.82
6.2 |  |  | 2.448 |  | 10.85

## 35,5kPa
|  |  | Ensaio Triaxial CIU |  |  |  | s'c = | 35.45 | kPa
Dados do Ensaio
|  | Tensão efetiva inicial: | 35.45 | kPa |  |  | Tensão confinante: | 150 | kPa
|  | Velocidade de cisalhamento: | 0.0026 | mm/min |  |  | Tipo: | C.I.U. sat
Dados do Corpo de Prova
|  | Diâmetro inicial: | 3.8 | cm |  |  | Peso Escpecífico dos grãos: | 2.6644 | g/cm3
|  | Altura inicial: | 7.87 | cm |  |  | Índice vazios inicial:
|  | Área inicial: | 11.34115 | cm² |  |  | Grau saturação inicial: |  | %
|  | Volume inicial: |  | cm³ |  |  | Porosidade inicial: |  | %
|  | Peso específico inicial: | 13.46332 | kN/m³ |  |  | Umidade inicial: |  | %
|  | Peso específico inicial seco: |  | kN/m³ |  |  | Umidade após o cisalhamento: |  | %
|  | Peso específico inicial saturado: |  | kN/m³ |  |  | Diâmetro após o adensamento: | 3.497359 | cm
|  | Volume inicial de sólidos: |  | cm³ |  |  | Altura após o adensamento: | 7.60537 | cm
|  | Volume inicial de vazios: |  | cm³ |  |  | Área após o adensamento: | 9.606613 | cm²
|  | Volume inicial de água: |  | cm³ |  |  | Volume após adensamento: | 73.06185 | cm³
Dh | ea | Ac | Faxial | sd | Du | p | q | p' | A
(mm) | (%) | (cm²) | (kgf) | (kPa) | (kPa) | (kPa) | (kPa) | (kPa)
0 |  |  | 0 |  | 0
0.0108 |  |  | -0.01 |  | 0.42
0.0229 |  |  | 0.09 |  | 0.8
0.0333 |  |  | 0.02 |  | 1.16
0.0472 |  |  | 0.27 |  | 1.52
0.0536 |  |  | 0.4 |  | 1.77
0.0641 |  |  | 0.33 |  | 2.03
0.0753 |  |  | 0.27 |  | 2.3
0.0895 |  |  | 0.58 |  | 2.46
0.1011 |  |  | 0.66 |  | 2.76
0.1118 |  |  | 0.53 |  | 3
0.1238 |  |  | 0.65 |  | 3.23
0.1355 |  |  | 0.62 |  | 3.45
0.1496 |  |  | 0.91 |  | 3.74
0.1612 |  |  | 0.83 |  | 4.04
0.1744 |  |  | 0.9 |  | 4.28
0.1873 |  |  | 0.8 |  | 4.51
0.2002 |  |  | 0.76 |  | 4.74
0.2121 |  |  | 0.73 |  | 4.97
0.2262 |  |  | 0.83 |  | 5.17
0.24 |  |  | 0.96 |  | 5.3
0.2525 |  |  | 1.02 |  | 5.58
0.2655 |  |  | 1.12 |  | 5.75
0.2792 |  |  | 1.18 |  | 5.9
0.2923 |  |  | 1.18 |  | 6.09
0.3058 |  |  | 1.3 |  | 6.14
0.3192 |  |  | 1.48 |  | 6.32
0.3331 |  |  | 1.55 |  | 6.47
0.3592 |  |  | 1.54 |  | 6.78
0.3711 |  |  | 1.42 |  | 6.93
0.3843 |  |  | 1.53 |  | 7.1
0.3981 |  |  | 1.62 |  | 7.28
0.4118 |  |  | 1.69 |  | 7.44
0.4248 |  |  | 1.76 |  | 7.6
0.4383 |  |  | 1.92 |  | 7.77
0.4645 |  |  | 1.95 |  | 8.02
0.4777 |  |  | 1.91 |  | 8.14
0.49 |  |  | 1.94 |  | 8.27
0.5021 |  |  | 1.92 |  | 8.41
0.5148 |  |  | 1.9 |  | 8.56
0.5431 |  |  | 2.09 |  | 8.76
0.5559 |  |  | 2.05 |  | 8.83
0.5689 |  |  | 2.03 |  | 8.93
0.5806 |  |  | 2.07 |  | 9.04
0.6188 |  |  | 2.08 |  | 9.44
0.6329 |  |  | 2.09 |  | 9.68
0.6463 |  |  | 2.16 |  | 9.78
0.658 |  |  | 2.13 |  | 9.83
0.6843 |  |  | 2.22 |  | 10.04
0.6966 |  |  | 2.27 |  | 10.13
0.7097 |  |  | 2.32 |  | 10.28
0.7211 |  |  | 2.34 |  | 10.42
0.7322 |  |  | 2.28 |  | 10.51
0.7451 |  |  | 2.32 |  | 10.61
0.7578 |  |  | 2.37 |  | 10.59
0.7706 |  |  | 2.3 |  | 10.71
0.7823 |  |  | 2.33 |  | 10.78
0.7947 |  |  | 2.32 |  | 10.84
0.8069 |  |  | 2.32 |  | 10.92
0.8442 |  |  | 2.33 |  | 11.2
0.8566 |  |  | 2.33 |  | 11.27
0.8688 |  |  | 2.39 |  | 11.38
0.8814 |  |  | 2.37 |  | 11.46
0.8934 |  |  | 2.43 |  | 11.56
0.9055 |  |  | 2.29 |  | 11.64
0.9182 |  |  | 2.37 |  | 11.73
0.9308 |  |  | 2.34 |  | 11.78
0.9442 |  |  | 2.37 |  | 11.85
0.957 |  |  | 2.42 |  | 11.98
0.9691 |  |  | 2.34 |  | 11.94
0.9816 |  |  | 2.37 |  | 11.98
0.995 |  |  | 2.37 |  | 12.07
1.0205 |  |  | 2.37 |  | 12.21
1.034 |  |  | 2.46 |  | 12.28
1.0469 |  |  | 2.39 |  | 12.37
1.0602 |  |  | 2.52 |  | 12.48
1.0726 |  |  | 2.47 |  | 12.53
1.0846 |  |  | 2.4 |  | 12.62
1.0977 |  |  | 2.37 |  | 12.72
1.1742 |  |  | 2.43 |  | 13.14
1.187 |  |  | 2.48 |  | 13.23
1.1996 |  |  | 2.5 |  | 13.13
1.2125 |  |  | 2.49 |  | 13.19
1.2246 |  |  | 2.46 |  | 13.29
1.2371 |  |  | 2.48 |  | 13.29
1.2497 |  |  | 2.44 |  | 13.4
1.2627 |  |  | 2.43 |  | 13.41
1.2749 |  |  | 2.39 |  | 13.49
1.2874 |  |  | 2.38 |  | 13.56
1.3005 |  |  | 2.43 |  | 13.66
1.3139 |  |  | 2.55 |  | 13.72
1.3261 |  |  | 2.41 |  | 13.79
1.3392 |  |  | 2.54 |  | 13.83
1.3523 |  |  | 2.54 |  | 13.89
1.3649 |  |  | 2.57 |  | 13.98
1.3789 |  |  | 2.63 |  | 14.02
1.4019 |  |  | 2.32 |  | 14.14
1.4146 |  |  | 2.3 |  | 14.07
1.441 |  |  | 2.4 |  | 14.19
1.4542 |  |  | 2.6 |  | 14.21
1.4674 |  |  | 2.52 |  | 14.33
1.479 |  |  | 2.37 |  | 14.36
1.4922 |  |  | 2.43 |  | 14.39
1.5049 |  |  | 2.52 |  | 14.44
1.5174 |  |  | 2.45 |  | 14.55
1.5315 |  |  | 2.55 |  | 14.61
1.5442 |  |  | 2.57 |  | 14.68
1.5573 |  |  | 2.54 |  | 14.74
1.5682 |  |  | 2.45 |  | 14.77
1.5799 |  |  | 2.34 |  | 14.8
1.5948 |  |  | 2.51 |  | 14.85
1.6069 |  |  | 2.51 |  | 14.91
1.619 |  |  | 2.55 |  | 14.96
1.6322 |  |  | 2.55 |  | 15.01
1.6459 |  |  | 2.62 |  | 14.93
1.6576 |  |  | 2.56 |  | 14.96
1.6704 |  |  | 2.62 |  | 15.03
1.6826 |  |  | 2.62 |  | 15.04
1.6948 |  |  | 2.59 |  | 15.07
1.7081 |  |  | 2.6 |  | 15.16
1.7206 |  |  | 2.66 |  | 15.23
1.7344 |  |  | 2.63 |  | 15.27
1.7447 |  |  | 2.44 |  | 15.32
1.7565 |  |  | 2.37 |  | 15.39
1.77 |  |  | 2.4 |  | 15.47
1.7843 |  |  | 2.65 |  | 15.54
1.7971 |  |  | 2.61 |  | 15.57
1.8099 |  |  | 2.6 |  | 15.62
1.823 |  |  | 2.67 |  | 15.66
1.8363 |  |  | 2.71 |  | 15.7
1.8483 |  |  | 2.59 |  | 15.75
1.8614 |  |  | 2.68 |  | 15.8
1.8739 |  |  | 2.6 |  | 15.73
1.8862 |  |  | 2.58 |  | 15.77
1.8994 |  |  | 2.62 |  | 15.79
1.9119 |  |  | 2.64 |  | 15.83
1.9251 |  |  | 2.68 |  | 15.86
1.9388 |  |  | 2.68 |  | 15.89
1.9518 |  |  | 2.72 |  | 15.93
2.0145 |  |  | 2.72 |  | 16.2
2.028 |  |  | 2.71 |  | 16.23
2.0396 |  |  | 2.7 |  | 16.28
2.0523 |  |  | 2.68 |  | 16.3
2.0652 |  |  | 2.74 |  | 16.35
2.0768 |  |  | 2.69 |  | 16.4
2.0899 |  |  | 2.69 |  | 16.45
2.1019 |  |  | 2.68 |  | 16.38
2.1155 |  |  | 2.83 |  | 16.4
2.1288 |  |  | 2.9 |  | 16.43
2.1413 |  |  | 2.82 |  | 16.48
2.1532 |  |  | 2.81 |  | 16.5
2.1659 |  |  | 2.78 |  | 16.53
2.1778 |  |  | 2.78 |  | 16.57
2.1899 |  |  | 2.61 |  | 16.63
2.2033 |  |  | 2.7 |  | 16.7
2.2166 |  |  | 2.74 |  | 16.77
2.2298 |  |  | 2.72 |  | 16.84
2.2429 |  |  | 2.78 |  | 16.88
2.2562 |  |  | 2.87 |  | 16.92
2.2684 |  |  | 2.83 |  | 16.99
2.2823 |  |  | 2.89 |  | 17.1
2.318 |  |  | 2.6 |  | 17.16
2.3316 |  |  | 2.61 |  | 17.11
2.3485 |  |  | 2.71 |  | 17.14
2.403 |  |  | 2.88 |  | 17.21
2.4151 |  |  | 2.97 |  | 17.3
2.4293 |  |  | 3.01 |  | 17.36
2.4431 |  |  | 2.99 |  | 17.43
2.467 |  |  | 2.95 |  | 17.56
2.482 |  |  | 3.14 |  | 17.66
2.5065 |  |  | 3.17 |  | 17.75
2.5197 |  |  | 3.11 |  | 17.77
2.5312 |  |  | 3.08 |  | 17.8
2.547 |  |  | 2.76 |  | 17.87
2.5587 |  |  | 2.67 |  | 17.92
2.5714 |  |  | 2.74 |  | 17.84
2.5964 |  |  | 2.67 |  | 17.9
2.6088 |  |  | 2.67 |  | 17.95
2.6222 |  |  | 2.78 |  | 18.01
2.6344 |  |  | 2.76 |  | 18.06
2.6608 |  |  | 2.9 |  | 18.17
2.6741 |  |  | 2.92 |  | 18.2
2.6855 |  |  | 2.75 |  | 18.29
2.6997 |  |  | 2.93 |  | 18.34
2.7105 |  |  | 2.76 |  | 18.36
2.7253 |  |  | 2.94 |  | 18.41
2.7399 |  |  | 3.09 |  | 18.46
2.752 |  |  | 3.06 |  | 18.55
2.7645 |  |  | 3.04 |  | 18.53
2.775 |  |  | 2.78 |  | 18.57
2.7891 |  |  | 2.88 |  | 18.53
2.8017 |  |  | 2.87 |  | 18.51
2.8147 |  |  | 2.94 |  | 18.56
2.8406 |  |  | 2.93 |  | 18.66
2.8531 |  |  | 2.96 |  | 18.71
2.8659 |  |  | 3.04 |  | 18.78
2.8794 |  |  | 3.09 |  | 18.92
2.8892 |  |  | 2.84 |  | 18.92
2.9053 |  |  | 3.09 |  | 19
2.9173 |  |  | 3.11 |  | 19.05
2.9292 |  |  | 2.97 |  | 19.08
2.9401 |  |  | 2.87 |  | 19.12
2.9546 |  |  | 3.08 |  | 19.18
2.9677 |  |  | 3.04 |  | 19.21
2.9806 |  |  | 3.08 |  | 19.27
2.9942 |  |  | 3.19 |  | 19.3
3.0062 |  |  | 3.14 |  | 19.34
3.0191 |  |  | 3.08 |  | 19.28
3.0315 |  |  | 3.14 |  | 19.29
3.0428 |  |  | 3.03 |  | 19.33
3.0587 |  |  | 3.24 |  | 19.36
3.0705 |  |  | 3.14 |  | 19.38
3.0824 |  |  | 3.14 |  | 19.44
3.0918 |  |  | 2.86 |  | 19.49
3.1092 |  |  | 3.2 |  | 19.52
3.1209 |  |  | 3.2 |  | 19.59
3.1337 |  |  | 3.15 |  | 19.63
3.1437 |  |  | 2.87 |  | 19.67
3.1608 |  |  | 3.21 |  | 19.71
3.1736 |  |  | 3.23 |  | 19.76
3.186 |  |  | 3.22 |  | 19.78
3.1994 |  |  | 3.23 |  | 19.81
3.209 |  |  | 3 |  | 19.82
3.2245 |  |  | 3.21 |  | 19.86
3.2363 |  |  | 3.16 |  | 19.82
3.2488 |  |  | 3.17 |  | 19.83
3.2601 |  |  | 3.05 |  | 19.84
3.2749 |  |  | 3.21 |  | 19.86
3.2868 |  |  | 3.22 |  | 19.91
3.2991 |  |  | 3.19 |  | 19.93
3.3099 |  |  | 3.12 |  | 19.95
3.3248 |  |  | 3.31 |  | 20.01
3.3362 |  |  | 3.2 |  | 20.04
3.349 |  |  | 3.19 |  | 20.08
3.3593 |  |  | 3.04 |  | 20.13
3.3741 |  |  | 3.29 |  | 20.19
3.3853 |  |  | 3.22 |  | 20.21
3.3986 |  |  | 3.23 |  | 20.24
3.4086 |  |  | 3.12 |  | 20.29
3.4241 |  |  | 3.39 |  | 20.31
3.4352 |  |  | 3.26 |  | 20.34
3.4481 |  |  | 3.25 |  | 20.4
3.4608 |  |  | 3.25 |  | 20.3
3.4697 |  |  | 2.95 |  | 20.32
3.4859 |  |  | 3.29 |  | 20.36
3.4984 |  |  | 3.31 |  | 20.4
3.511 |  |  | 3.29 |  | 20.43
3.5239 |  |  | 3.29 |  | 20.45
3.5356 |  |  | 3.28 |  | 20.5
3.5492 |  |  | 3.25 |  | 20.54
3.5621 |  |  | 3.29 |  | 20.61
3.5712 |  |  | 3.02 |  | 20.65
3.5838 |  |  | 2.95 |  | 20.68
3.5972 |  |  | 3.1 |  | 20.7
3.6101 |  |  | 3.14 |  | 20.7
3.6228 |  |  | 3.1 |  | 20.73
3.6344 |  |  | 3.06 |  | 20.76
3.6479 |  |  | 3.18 |  | 20.83
3.6626 |  |  | 3.29 |  | 20.89
3.6733 |  |  | 3.17 |  | 20.77
3.6853 |  |  | 3.19 |  | 20.76
3.6969 |  |  | 3.12 |  | 20.73
3.7086 |  |  | 3.12 |  | 20.76
3.7225 |  |  | 3.16 |  | 20.78
3.7334 |  |  | 3.13 |  | 20.8
3.7466 |  |  | 3.24 |  | 20.83
3.7583 |  |  | 3.15 |  | 20.89
3.7724 |  |  | 3.32 |  | 20.91
3.7845 |  |  | 3.36 |  | 20.95
3.7968 |  |  | 3.36 |  | 20.99
3.8091 |  |  | 3.31 |  | 21
3.8218 |  |  | 3.38 |  | 21.02
3.8339 |  |  | 3.35 |  | 21.05
3.8467 |  |  | 3.33 |  | 21.07
3.8586 |  |  | 3.34 |  | 21.09
3.8686 |  |  | 3.13 |  | 21.13
3.883 |  |  | 3.34 |  | 21.07
3.8959 |  |  | 3.34 |  | 21.05
3.9078 |  |  | 3.32 |  | 21.1
3.9199 |  |  | 3.2 |  | 21.07
3.9342 |  |  | 3.28 |  | 21.1
3.9462 |  |  | 3.31 |  | 21.12
3.9552 |  |  | 3.28 |  | 21.13
3.9674 |  |  | 3.32 |  | 21.17
3.981 |  |  | 3.34 |  | 21.23
3.992 |  |  | 3.26 |  | 21.29
4.002 |  |  | 3.25 |  | 21.35
4.0508 |  |  | 3.32 |  | 21.43
4.0647 |  |  | 3.39 |  | 21.11
4.0772 |  |  | 3.45 |  | 21.02
4.0902 |  |  | 3.46 |  | 20.98
4.1025 |  |  | 3.42 |  | 20.96
4.1141 |  |  | 3.38 |  | 21.02
4.1266 |  |  | 3.39 |  | 21.1
4.1383 |  |  | 3.3 |  | 21.14
4.1513 |  |  | 3.41 |  | 21.2
4.1637 |  |  | 3.4 |  | 21.31
4.1754 |  |  | 3.34 |  | 21.33
4.1885 |  |  | 3.42 |  | 21.35
4.2013 |  |  | 3.45 |  | 21.41
4.2079 |  |  | 3.14 |  | 20.77
4.2181 |  |  | 3.1 |  | 20.99
4.2443 |  |  | 3.2 |  | 21.29
4.257 |  |  | 3.27 |  | 21.37
4.2697 |  |  | 3.31 |  | 21.44
4.2819 |  |  | 3.29 |  | 21.52
4.2953 |  |  | 3.29 |  | 21.45
4.3085 |  |  | 3.33 |  | 21.46
4.3176 |  |  | 3.07 |  | 21.46
4.332 |  |  | 3.22 |  | 21.51
4.3452 |  |  | 3.24 |  | 21.5
4.3574 |  |  | 3.2 |  | 21.53
4.3707 |  |  | 3.27 |  | 21.58
4.3835 |  |  | 3.25 |  | 21.63
4.3974 |  |  | 3.36 |  | 21.67
4.4099 |  |  | 3.35 |  | 21.68
4.4326 |  |  | 3.18 |  | 21.71
4.4595 |  |  | 3.19 |  | 21.75
4.4733 |  |  | 3.36 |  | 21.8
4.4851 |  |  | 3.33 |  | 21.77
4.4971 |  |  | 3.3 |  | 21.81
4.5109 |  |  | 3.33 |  | 21.82
4.5229 |  |  | 3.26 |  | 21.79
4.5364 |  |  | 3.4 |  | 21.75
4.5502 |  |  | 3.48 |  | 21.74
4.5855 |  |  | 3.31 |  | 21.73
4.5981 |  |  | 3.26 |  | 21.75
4.6107 |  |  | 3.27 |  | 21.8
4.624 |  |  | 3.34 |  | 21.83
4.6369 |  |  | 3.37 |  | 21.84
4.6472 |  |  | 3.24 |  | 21.85
4.6628 |  |  | 3.41 |  | 21.89
4.6753 |  |  | 3.34 |  | 21.9
4.6884 |  |  | 3.46 |  | 21.91
4.6993 |  |  | 3.29 |  | 21.93
4.7118 |  |  | 3.31 |  | 21.93
4.725 |  |  | 3.36 |  | 21.94
4.7473 |  |  | 3.12 |  | 21.82
4.7633 |  |  | 3.28 |  | 21.83
4.7756 |  |  | 3.29 |  | 21.84
4.7889 |  |  | 3.31 |  | 21.86
4.8024 |  |  | 3.32 |  | 21.88
4.8155 |  |  | 3.29 |  | 21.85
4.8283 |  |  | 3.26 |  | 21.91
4.8394 |  |  | 3.18 |  | 21.91
4.8671 |  |  | 3.35 |  | 21.96
4.8799 |  |  | 3.36 |  | 21.98
4.8918 |  |  | 3.26 |  | 22
4.9045 |  |  | 3.33 |  | 22.01
4.9166 |  |  | 3.26 |  | 21.98
4.9314 |  |  | 3.37 |  | 21.99
4.9392 |  |  | 3.1 |  | 21.97
4.9675 |  |  | 3.33 |  | 21.92
4.981 |  |  | 3.36 |  | 21.88
4.9929 |  |  | 3.32 |  | 21.88
5.0055 |  |  | 3.31 |  | 21.89
5.0182 |  |  | 3.31 |  | 21.87
5.0315 |  |  | 3.33 |  | 21.88
5.0407 |  |  | 3.16 |  | 21.91
5.0679 |  |  | 3.22 |  | 21.94
5.0814 |  |  | 3.33 |  | 21.97
5.0944 |  |  | 3.37 |  | 22.04
5.1061 |  |  | 3.23 |  | 22.03
5.1198 |  |  | 3.31 |  | 22.02
5.1345 |  |  | 3.46 |  | 22.02
5.1478 |  |  | 3.47 |  | 22.03
5.1568 |  |  | 3.17 |  | 22.03
5.1848 |  |  | 3.33 |  | 22.08
5.1983 |  |  | 3.38 |  | 21.95
5.2108 |  |  | 3.33 |  | 21.97
5.224 |  |  | 3.37 |  | 21.96
5.2357 |  |  | 3.25 |  | 21.97
5.2482 |  |  | 3.3 |  | 21.93
5.2621 |  |  | 3.35 |  | 21.96
5.276 |  |  | 3.31 |  | 21.97
5.2884 |  |  | 3.34 |  | 22.02
5.3018 |  |  | 3.35 |  | 22.07
5.3139 |  |  | 3.28 |  | 22.05
5.3271 |  |  | 3.3 |  | 22.08
5.3405 |  |  | 3.38 |  | 22.11
5.3556 |  |  | 3.55 |  | 22.11
5.3633 |  |  | 3.29 |  | 22.08
5.3911 |  |  | 3.48 |  | 22.13
5.4035 |  |  | 3.45 |  | 22.14
5.4143 |  |  | 3.3 |  | 22.13
5.4287 |  |  | 3.45 |  | 22.06
5.4399 |  |  | 3.29 |  | 22
5.454 |  |  | 3.38 |  | 22.03
5.467 |  |  | 3.44 |  | 22.04
5.4791 |  |  | 3.49 |  | 22.03
5.4923 |  |  | 3.42 |  | 22.08
5.5018 |  |  | 3.26 |  | 22.06
5.514 |  |  | 3.24 |  | 22.1
5.5302 |  |  | 3.47 |  | 22.1
5.5425 |  |  | 3.44 |  | 22.16
5.5558 |  |  | 3.48 |  | 22.16
5.5685 |  |  | 3.47 |  | 22.16
5.5826 |  |  | 3.56 |  | 22.2
5.5946 |  |  | 3.52 |  | 22.21
5.6068 |  |  | 3.4 |  | 22.17
5.621 |  |  | 3.48 |  | 22.22
5.6339 |  |  | 3.44 |  | 22.2
5.6467 |  |  | 3.48 |  | 22.24
5.6611 |  |  | 3.63 |  | 22.13
5.6733 |  |  | 3.57 |  | 22.14
5.6842 |  |  | 3.49 |  | 22.17
5.6959 |  |  | 3.32 |  | 22.11
5.709 |  |  | 3.35 |  | 22.13
5.7267 |  |  | 3.66 |  | 22.28
5.7389 |  |  | 3.61 |  | 22.22
5.7514 |  |  | 3.51 |  | 22.23
5.7655 |  |  | 3.67 |  | 22.24
5.7778 |  |  | 3.66 |  | 22.22
5.7897 |  |  | 3.59 |  | 22.24
5.8025 |  |  | 3.56 |  | 22.27
5.8153 |  |  | 3.64 |  | 22.28
5.8284 |  |  | 3.57 |  | 22.29
5.8423 |  |  | 3.7 |  | 22.28
5.8546 |  |  | 3.58 |  | 22.25
5.8688 |  |  | 3.74 |  | 22.27
5.8778 |  |  | 3.5 |  | 22.29
5.8904 |  |  | 3.45 |  | 22.18
5.9016 |  |  | 3.39 |  | 22.16
5.9144 |  |  | 3.42 |  | 22.18
5.9322 |  |  | 3.54 |  | 22.16
5.963 |  |  | 3.46 |  | 22.1
5.9753 |  |  | 3.53 |  | 22.11
5.9839 |  |  | 3.32 |  | 22.15
5.9998 |  |  | 3.55 |  | 22.23
6.0181 |  |  | 3.48 |  | 22.27
6.0305 |  |  | 3.53 |  | 22.32
6.0439 |  |  | 3.28 |  | 22.37
6.0583 |  |  | 3.38 |  | 22.39
6.0731 |  |  | 3.4 |  | 22.42
6.0856 |  |  | 3.37 |  | 22.43
6.1101 |  |  | 3.28 |  | 22.48
6.1275 |  |  | 3.56 |  | 22.55
6.1396 |  |  | 3.57 |  | 22.46
6.1529 |  |  | 3.58 |  | 22.45
6.1667 |  |  | 3.57 |  | 22.47
6.1799 |  |  | 3.62 |  | 22.48
6.1936 |  |  | 3.68 |  | 22.49
6.2203 |  |  | 3.65 |  | 22.54
6.2326 |  |  | 3.64 |  | 22.58
6.2448 |  |  | 3.64 |  | 22.63
6.2575 |  |  | 3.65 |  | 22.66
6.2714 |  |  | 3.73 |  | 22.7
6.2835 |  |  | 3.63 |  | 22.74
6.3116 |  |  | 3.86 |  | 22.75
6.3219 |  |  | 3.63 |  | 22.75
6.3342 |  |  | 3.66 |  | 22.76
6.3476 |  |  | 3.66 |  | 22.8
6.3605 |  |  | 3.68 |  | 22.88
6.3739 |  |  | 3.77 |  | 22.75
6.3826 |  |  | 3.57 |  | 22.73
6.3989 |  |  | 3.79 |  | 22.76
6.4121 |  |  | 3.82 |  | 22.77
6.4243 |  |  | 3.82 |  | 22.79
6.4371 |  |  | 3.84 |  | 22.81
6.4504 |  |  | 3.81 |  | 22.85
6.4636 |  |  | 3.79 |  | 22.86
6.4751 |  |  | 3.76 |  | 22.9
6.5149 |  |  | 3.74 |  | 22.99
6.527 |  |  | 3.74 |  | 23
6.5392 |  |  | 3.71 |  | 23.04
6.5501 |  |  | 3.57 |  | 23.04
6.5651 |  |  | 3.75 |  | 23.05
6.5778 |  |  | 3.74 |  | 23.07
6.6173 |  |  | 3.85 |  | 23.02
6.6263 |  |  | 3.57 |  | 23.03
6.6412 |  |  | 3.76 |  | 23.05
6.6525 |  |  | 3.66 |  | 23.07
6.6649 |  |  | 3.62 |  | 23.09
6.677 |  |  | 3.67 |  | 23.14
6.6906 |  |  | 3.62 |  | 23.19
6.7028 |  |  | 3.59 |  | 23.21
6.7159 |  |  | 3.64 |  | 23.25
6.7523 |  |  | 3.59 |  | 23.33
6.7646 |  |  | 3.63 |  | 23.34
6.7785 |  |  | 3.61 |  | 23.35
6.7885 |  |  | 3.57 |  | 23.4
6.8032 |  |  | 3.66 |  | 23.4
6.8164 |  |  | 3.7 |  | 23.31
6.8509 |  |  | 3.67 |  | 23.34
6.8676 |  |  | 3.71 |  | 23.32
6.8912 |  |  | 3.62 |  | 23.39
6.9028 |  |  | 3.74 |  | 23.43
6.9154 |  |  | 3.69 |  | 23.47
6.9285 |  |  | 3.77 |  | 23.51
6.9409 |  |  | 3.74 |  | 23.53
6.9542 |  |  | 3.77 |  | 23.56
6.968 |  |  | 3.75 |  | 23.58
7.0039 |  |  | 3.67 |  | 23.59
7.0179 |  |  | 3.76 |  | 23.65
7.0299 |  |  | 3.69 |  | 23.53
7.0419 |  |  | 3.68 |  | 23.57
7.0539 |  |  | 3.74 |  | 23.57
7.0679 |  |  | 3.76 |  | 23.59
7.0799 |  |  | 3.62 |  | 23.59
7.0929 |  |  | 3.69 |  | 23.6
7.1439 |  |  | 3.76 |  | 23.74
7.1559 |  |  | 3.64 |  | 23.76
7.1689 |  |  | 3.65 |  | 23.77
7.1809 |  |  | 3.68 |  | 23.79
7.1939 |  |  | 3.66 |  | 23.79
7.2059 |  |  | 3.66 |  | 23.81
7.2189 |  |  | 3.67 |  | 23.8
7.2309 |  |  | 3.62 |  | 23.85
7.2429 |  |  | 3.66 |  | 23.79
7.2569 |  |  | 3.74 |  | 23.77
7.2699 |  |  | 3.7 |  | 23.76
7.2829 |  |  | 3.72 |  | 23.79
7.2969 |  |  | 3.69 |  | 23.79
7.3089 |  |  | 3.66 |  | 23.81
7.3709 |  |  | 3.7 |  | 24
7.3839 |  |  | 3.7 |  | 24.01
7.4089 |  |  | 3.63 |  | 24.03
7.4249 |  |  | 3.62 |  | 24.04
7.4379 |  |  | 3.62 |  | 24.04
7.4509 |  |  | 3.59 |  | 24.08
7.4619 |  |  | 3.57 |  | 24.11
7.4749 |  |  | 3.51 |  | 23.99
7.4879 |  |  | 3.59 |  | 24.01
7.4999 |  |  | 3.64 |  | 24
7.5149 |  |  | 3.67 |  | 24.03
7.5259 |  |  | 3.69 |  | 24.03
7.5389 |  |  | 3.64 |  | 24.06
7.5509 |  |  | 3.64 |  | 24.09
7.5649 |  |  | 3.73 |  | 24.1
7.5769 |  |  | 3.74 |  | 24.16
7.5849 |  |  | 3.53 |  | 24.18
7.5979 |  |  | 3.51 |  | 24.21
7.6099 |  |  | 3.51 |  | 24.2
7.6269 |  |  | 3.62 |  | 24.22
7.6389 |  |  | 3.64 |  | 24.26
7.6519 |  |  | 3.69 |  | 24.25
7.6649 |  |  | 3.75 |  | 24.3
7.6769 |  |  | 3.67 |  | 24.32
7.6909 |  |  | 3.75 |  | 24.22
7.7039 |  |  | 3.77 |  | 24.23
7.7169 |  |  | 3.77 |  | 24.24
7.7299 |  |  | 3.79 |  | 24.24
7.7429 |  |  | 3.71 |  | 24.27
7.7549 |  |  | 3.73 |  | 24.29
7.7659 |  |  | 3.61 |  | 24.3
7.7799 |  |  | 3.73 |  | 24.31
7.7919 |  |  | 3.73 |  | 24.38
7.8049 |  |  | 3.7 |  | 24.42
7.8179 |  |  | 3.71 |  | 24.41
7.8299 |  |  | 3.71 |  | 24.45
7.8439 |  |  | 3.85 |  | 24.46
7.8569 |  |  | 3.79 |  | 24.46
7.8689 |  |  | 3.81 |  | 24.48
7.8819 |  |  | 3.83 |  | 24.5
7.8949 |  |  | 3.79 |  | 24.52
7.9079 |  |  | 3.76 |  | 24.54
7.9199 |  |  | 3.9 |  | 24.43
7.9339 |  |  | 3.94 |  | 24.45
7.9459 |  |  | 3.82 |  | 24.44
7.9579 |  |  | 3.81 |  | 24.45
7.9709 |  |  | 3.92 |  | 24.49
7.9829 |  |  | 3.89 |  | 24.49
7.9949 |  |  | 3.9 |  | 24.54
8.0089 |  |  | 3.88 |  | 24.56
8.0209 |  |  | 3.91 |  | 24.59
8.0329 |  |  | 3.83 |  | 24.67
8.0469 |  |  | 3.98 |  | 24.67
8.0599 |  |  | 3.97 |  | 24.67
8.0729 |  |  | 3.89 |  | 24.69
8.0779 |  |  | 3.88 |  | 24.69
8.0909 |  |  | 3.91 |  | 24.69
8.1039 |  |  | 3.93 |  | 24.71
8.1169 |  |  | 3.98 |  | 24.73
8.1309 |  |  | 3.98 |  | 24.62
8.1439 |  |  | 4.04 |  | 24.66
8.1579 |  |  | 4.13 |  | 24.65
8.1709 |  |  | 4.09 |  | 24.65
8.1879 |  |  | 4.03 |  | 24.69
8.1999 |  |  | 4.02 |  | 24.69
8.2129 |  |  | 3.97 |  | 24.73
8.2259 |  |  | 4.02 |  | 24.76
8.2389 |  |  | 4.01 |  | 24.82
8.2519 |  |  | 4.08 |  | 24.83
8.2649 |  |  | 4.07 |  | 24.85
8.2789 |  |  | 4.05 |  | 24.87
8.2919 |  |  | 4.13 |  | 24.88
8.3019 |  |  | 4.03 |  | 24.89
8.3159 |  |  | 4.1 |  | 24.89
8.3279 |  |  | 4.1 |  | 24.92
8.3419 |  |  | 4.04 |  | 24.93
8.3539 |  |  | 4.09 |  | 24.96
8.3689 |  |  | 4.18 |  | 24.84
8.3809 |  |  | 4.17 |  | 24.81
8.3899 |  |  | 3.99 |  | 24.83
8.3999 |  |  | 3.91 |  | 24.85
8.4119 |  |  | 3.84 |  | 24.88
8.4249 |  |  | 3.85 |  | 24.88
8.4389 |  |  | 3.98 |  | 24.91
8.4519 |  |  | 4.07 |  | 24.94
8.4619 |  |  | 3.91 |  | 24.96
8.4759 |  |  | 3.91 |  | 24.99
8.4889 |  |  | 3.92 |  | 25.01
8.5079 |  |  | 4.23 |  | 25.04
8.5199 |  |  | 4.25 |  | 25.07
8.5319 |  |  | 4.23 |  | 25.08
8.5419 |  |  | 4.01 |  | 25.1
8.5539 |  |  | 4.03 |  | 25.11
8.5619 |  |  | 4.25 |  | 25.17
8.5739 |  |  | 4.24 |  | 25.06
8.5859 |  |  | 4.18 |  | 25.06
8.5949 |  |  | 4.23 |  | 25.07
8.6069 |  |  | 4.18 |  | 25.06
8.6209 |  |  | 4.23 |  | 25.05
8.6329 |  |  | 4.28 |  | 25.05
8.6399 |  |  | 4 |  | 25.05
8.6519 |  |  | 3.9 |  | 25.07
8.6689 |  |  | 4.03 |  | 25.1
8.6789 |  |  | 4 |  | 25.1
8.6919 |  |  | 3.95 |  | 25.12
8.7019 |  |  | 3.86 |  | 25.14
8.7259 |  |  | 3.88 |  | 25.12
8.7409 |  |  | 3.94 |  | 25.13
8.7509 |  |  | 3.98 |  | 25.11
8.7649 |  |  | 4.11 |  | 25.12
8.7729 |  |  | 3.84 |  | 25.13
8.8009 |  |  | 3.95 |  | 25.01
8.8119 |  |  | 3.97 |  | 25
8.8249 |  |  | 3.97 |  | 25
8.8369 |  |  | 3.92 |  | 25.01
8.8499 |  |  | 3.94 |  | 25.01
8.8609 |  |  | 3.85 |  | 25.02
8.8739 |  |  | 3.89 |  | 25.06
8.8889 |  |  | 3.99 |  | 25.08
8.8999 |  |  | 3.9 |  | 25.11
8.9129 |  |  | 3.89 |  | 25.12
8.9489 |  |  | 3.88 |  | 25.1
8.9629 |  |  | 3.9 |  | 25.1
8.9739 |  |  | 3.83 |  | 25.11
8.9859 |  |  | 3.9 |  | 25.14
8.9999 |  |  | 3.88 |  | 25.07
9.0119 |  |  | 3.88 |  | 25.02
9.0259 |  |  | 3.9 |  | 25.02
9.0379 |  |  | 3.83 |  | 25
9.0619 |  |  | 3.84 |  | 24.96
9.0799 |  |  | 3.89 |  | 24.94
9.0999 |  |  | 4.02 |  | 25.01
9.1139 |  |  | 4.04 |  | 25.02
9.1279 |  |  | 4.14 |  | 25.07
9.1419 |  |  | 4.18 |  | 25.09
9.1549 |  |  | 4.25 |  | 25.12
9.1699 |  |  | 4.25 |  | 25.12
9.1829 |  |  | 4.32 |  | 25.16
9.1949 |  |  | 4.35 |  | 25.18
9.2119 |  |  | 4.3 |  | 25.2
9.2239 |  |  | 4.25 |  | 25.21
9.2369 |  |  | 4.32 |  | 25.24
9.2499 |  |  | 4.29 |  | 25.15
9.2639 |  |  | 4.44 |  | 25.14
9.2769 |  |  | 4.44 |  | 25.21
9.2899 |  |  | 4.44 |  | 25.17
9.3019 |  |  | 4.1 |  | 25.18
9.3189 |  |  | 4.2 |  | 25.22
9.3269 |  |  | 3.99 |  | 25.23
9.3409 |  |  | 4.03 |  | 25.25
9.3529 |  |  | 4.13 |  | 25.29
9.3669 |  |  | 4.16 |  | 25.33
9.3759 |  |  | 4 |  | 25.34
9.3929 |  |  | 4.1 |  | 25.36
9.4079 |  |  | 4.2 |  | 25.39
9.4189 |  |  | 4.15 |  | 25.37
9.4329 |  |  | 4.21 |  | 25.37
9.4429 |  |  | 4.3 |  | 25.38
9.4609 |  |  | 4.39 |  | 25.42
9.4709 |  |  | 4.23 |  | 25.44
9.4839 |  |  | 4.33 |  | 25.33
9.4979 |  |  | 4.35 |  | 25.33
9.5049 |  |  | 4.3 |  | 25.33
9.5459 |  |  | 4.41 |  | 25.4
9.5589 |  |  | 4.34 |  | 25.47
9.5629 |  |  | 4.05 |  | 25.49
9.5789 |  |  | 4.23 |  | 25.53
9.5909 |  |  | 4.19 |  | 25.57
9.6039 |  |  | 4.14 |  | 25.59
9.6109 |  |  | 4 |  | 25.56
9.6299 |  |  | 4.27 |  | 25.64
9.6399 |  |  | 4.1 |  | 25.63
9.6509 |  |  | 4.12 |  | 25.62
9.6609 |  |  | 4 |  | 25.62
9.6699 |  |  | 4.08 |  | 25.63
9.6859 |  |  | 4.22 |  | 25.67
9.6959 |  |  | 4.06 |  | 25.57
9.7069 |  |  | 4.06 |  | 25.54
9.7209 |  |  | 4.12 |  | 25.56
9.7279 |  |  | 3.83 |  | 25.55
9.7459 |  |  | 4.06 |  | 25.6
9.7569 |  |  | 4.01 |  | 25.6
9.7699 |  |  | 4.02 |  | 25.64
9.7799 |  |  | 3.96 |  | 25.68
9.7879 |  |  | 3.87 |  | 25.7
9.7979 |  |  | 3.84 |  | 25.72
9.8079 |  |  | 3.76 |  | 25.71
9.8159 |  |  | 3.84 |  | 25.73
9.8389 |  |  | 3.93 |  | 25.8
9.8729 |  |  | 3.67 |  | 25.81
9.8819 |  |  | 3.59 |  | 25.75
9.8949 |  |  | 3.58 |  | 25.61
9.9049 |  |  | 3.77 |  | 25.63
9.9089 |  |  | 3.73 |  | 25.61
9.9099 |  |  | 3.72 |  | 25.6
9.9379 |  |  | 3.68 |  | 25.6
9.9469 |  |  | 3.6 |  | 25.65
9.9579 |  |  | 3.59 |  | 25.67
10.1749 |  |  | 3.69 |  | 25.78
10.1919 |  |  | 3.88 |  | 25.82
10.2999 |  |  | 4.1 |  | 26.09
10.3139 |  |  | 4.01 |  | 26.19
10.3279 |  |  | 4.08 |  | 26.2
10.3389 |  |  | 3.95 |  | 26.19
10.3519 |  |  | 4.07 |  | 26.22
10.3659 |  |  | 3.96 |  | 26.11
10.3769 |  |  | 4.04 |  | 26.18
10.3839 |  |  | 3.74 |  | 26.15
10.3999 |  |  | 3.75 |  | 26.21
10.4119 |  |  | 3.92 |  | 26.26
10.4319 |  |  | 4.04 |  | 26.26
10.4429 |  |  | 4.01 |  | 26.18
10.4519 |  |  | 3.81 |  | 26.16
10.4719 |  |  | 4.14 |  | 26.18
10.4829 |  |  | 4 |  | 26.24
10.4879 |  |  | 3.68 |  | 26.26
10.5079 |  |  | 4.08 |  | 26.29
10.5149 |  |  | 3.69 |  | 26.3
10.5279 |  |  | 3.81 |  | 26.19
10.5499 |  |  | 4.18 |  | 26.2
10.5489 |  |  | 3.79 |  | 26.23
10.5679 |  |  | 3.77 |  | 26.29
10.6119 |  |  | 4.05 |  | 26.26
10.6159 |  |  | 3.71 |  | 26.25
10.6259 |  |  | 3.66 |  | 26.24
10.6869 |  |  | 3.6 |  | 26.36
10.7019 |  |  | 3.57 |  | 26.34
10.7169 |  |  | 3.77 |  | 26.38
10.7289 |  |  | 3.77 |  | 26.38
10.7409 |  |  | 3.66 |  | 26.29
10.7549 |  |  | 3.68 |  | 26.29
10.7679 |  |  | 3.73 |  | 26.27
10.7809 |  |  | 3.7 |  | 26.27
10.7949 |  |  | 3.8 |  | 26.29
10.8079 |  |  | 3.8 |  | 26.32
10.8159 |  |  | 3.64 |  | 26.36
10.8459 |  |  | 3.82 |  | 26.37
10.8559 |  |  | 3.69 |  | 26.35
10.8729 |  |  | 3.84 |  | 26.4
10.8859 |  |  | 3.81 |  | 26.41
10.8969 |  |  | 3.8 |  | 26.3
10.9129 |  |  | 3.91 |  | 26.33
10.9259 |  |  | 3.91 |  | 26.32
10.9399 |  |  | 3.99 |  | 26.33
10.9469 |  |  | 3.62 |  | 26.33
10.9759 |  |  | 3.79 |  | 26.43
10.9889 |  |  | 3.82 |  | 26.44
11.0019 |  |  | 3.83 |  | 26.43
11.0169 |  |  | 3.84 |  | 26.44

## 64,4kPa
|  |  | Ensaio Triaxial CIU | [5 empty] | s'c = | 66.44 | kPa
Dados do Ensaio
|  | Tensão efetiva inicial: | 66.44 | kPa |  |  |  |  | Tensão confinante: | 564 | kPa
|  | Velocidade de cisalhamento: | 0.0026 | mm/min |  |  |  |  | Tipo: | C.I.U. sat
Dados do Corpo de Prova
|  | Diâmetro inicial: | 3.8 | cm |  |  |  |  | Peso Escpecífico dos grãos: | 2.6644 | g/cm3
|  | Altura inicial: | 7.87 | cm |  |  |  |  | Índice vazios inicial:
|  | Área inicial: | 11.34115 | cm² |  |  |  |  | Grau saturação inicial: |  | %
|  | Volume inicial: |  | cm³ |  |  |  |  | Porosidade inicial: |  | %
|  | Peso específico inicial: | 12.98221 | kN/m³ |  |  |  |  | Umidade inicial: |  | %
|  | Peso específico inicial seco: |  | kN/m³ |  |  |  |  | Umidade após o cisalhamento: |  | %
|  | Peso específico inicial saturado: |  | kN/m³ |  |  |  |  | Diâmetro após o adensamento: | 3.502857 | cm
|  | Volume inicial de sólidos: |  | cm³ |  |  |  |  | Altura após o adensamento: | 7.22787 | cm
|  | Volume inicial de vazios: |  | cm³ |  |  |  |  | Área após o adensamento: | 9.636843 | cm²
|  | Volume inicial de água: |  | cm³ |  |  |  |  | Volume após adensamento: | 69.65385 | cm³
Planilha de Resultados |  |  |  |  | Folha: | 1 | de | 01
Dh | ea | Ac | Faxial | sd | Du |  | p |  | q | p' | A
(mm) | (%) | (cm²) | (kgf) | (kPa) | (kPa) |  | (kPa) |  | (kPa) | (kPa)
0 |  |  | 0 |  | 0
0.0534 |  |  | 0.34 |  | 6.75
0.129 |  |  | 1.02 |  | 10.07
0.2091 |  |  | 1.55 |  | 12.69
0.2536 |  |  | 1.77 |  | 14.04
0.3376 |  |  | 2.01 |  | 15.02
0.4216 |  |  | 2.28 |  | 16.98
0.4786 |  |  | 2.52 |  | 18.24
0.5526 |  |  | 2.73 |  | 19.74
0.6926 |  |  | 3.02 |  | 21.74
0.8486 |  |  | 3.28 |  | 23.44
0.9726 |  |  | 3.47 |  | 24.54
1.1086 |  |  | 3.62 |  | 26.04
1.2126 |  |  | 3.74 |  | 27.24
1.3846 |  |  | 3.91 |  | 28.54
1.5336 |  |  | 4.06 |  | 29.34
1.6756 |  |  | 4.18 |  | 30.34
1.8326 |  |  | 4.26 |  | 30.84
1.9516 |  |  | 4.38 |  | 31.74
2.1146 |  |  | 4.48 |  | 32.68
2.2456 |  |  | 4.54 |  | 33.44
2.3926 |  |  | 4.62 |  | 33.8
2.5326 |  |  | 4.72 |  | 34.51
2.6596 |  |  | 4.8 |  | 34.8
2.7986 |  |  | 4.83 |  | 35.34
2.9306 |  |  | 4.89 |  | 35.7
3.0756 |  |  | 4.98 |  | 36.45
3.1926 |  |  | 5.03 |  | 36.84
3.3536 |  |  | 5.1 |  | 37.37
3.4876 |  |  | 5.15 |  | 37.73
3.6296 |  |  | 5.18 |  | 38.2
3.7576 |  |  | 5.24 |  | 38.44
3.8846 |  |  | 5.31 |  | 38.84
4.0276 |  |  | 5.37 |  | 39.14
4.1986 |  |  | 5.39 |  | 39.14
4.3186 |  |  | 5.45 |  | 39.64
4.4946 |  |  | 5.48 |  | 40.04
4.7506 |  |  | 5.51 |  | 40.04
5.0026 |  |  | 5.57 |  | 40.14
5.2496 |  |  | 5.62 |  | 40.74
5.5146 |  |  | 5.65 |  | 41.04
5.8366 |  |  | 5.69 |  | 41.04
6.0666 |  |  | 5.7 |  | 41.34
6.3706 |  |  | 5.75 |  | 41.42
6.6446 |  |  | 5.81 |  | 42.07
6.9046 |  |  | 5.87 |  | 42.17
7.1716 |  |  | 5.9 |  | 42.64
7.3636 |  |  | 5.92 |  | 42.84
7.6306 |  |  | 6 |  | 43.04
7.9576 |  |  | 6.02 |  | 43.44
8.2306 |  |  | 6.07 |  | 43.44
8.5616 |  |  | 6.11 |  | 43.84
8.8276 |  |  | 6.17 |  | 44.19
9.1236 |  |  | 6.2 |  | 44.64
9.3986 |  |  | 6.25 |  | 45
9.5846 |  |  | 6.3 |  | 45.04
9.9436 |  |  | 6.36 |  | 45.29
10.1676 |  |  | 6.43 |  | 45.54
10.4786 |  |  | 6.5 |  | 45.94
10.7606 |  |  | 6.55 |  | 46.44
11.0866 |  |  | 6.57 |  | 46.84
11.3956 |  |  | 6.61 |  | 47.52
11.6776 |  |  | 6.66 |  | 47.97
11.9556 |  |  | 6.7 |  | 48.43
12.2286 |  |  | 6.73 |  | 48.55
12.4956 |  |  | 6.75 |  | 48.85
12.5516 |  |  | 6.75 |  | 48.83

## 147,7kPa
|  |  | Ensaio Triaxial CIU | [5 empty] | s'c = | 147.72 | kPa
Dados do Ensaio
|  | Tensão efetiva inicial: | 147.72 | kPa |  |  |  |  | Tensão confinante: | 300 | kPa
|  | Velocidade de cisalhamento: | 0.0026 | mm/min |  |  |  |  | Tipo: | C.I.U. sat
Dados do Corpo de Prova
|  | Diâmetro inicial: | 3.8 | cm |  |  |  |  | Peso Escpecífico dos grãos: | 2.6644 | g/cm3
|  | Altura inicial: | 7.87 | cm |  |  |  |  | Índice vazios inicial:
|  | Área inicial: | 11.34115 | cm² |  |  |  |  | Grau saturação inicial: |  | %
|  | Volume inicial: |  | cm³ |  |  |  |  | Porosidade inicial: |  | %
|  | Peso específico inicial: | 12.88445 | kN/m³ |  |  |  |  | Umidade inicial: |  | %
|  | Peso específico inicial seco: |  | kN/m³ |  |  |  |  | Umidade após o cisalhamento: |  | %
|  | Peso específico inicial saturado: |  | kN/m³ |  |  |  |  | Diâmetro após o adensamento: | 3.338991 | cm
|  | Volume inicial de sólidos: |  | cm³ |  |  |  |  | Altura após o adensamento: | 6.87355 | cm
|  | Volume inicial de vazios: |  | cm³ |  |  |  |  | Área após o adensamento: | 8.756297 | cm²
|  | Volume inicial de água: |  | cm³ |  |  |  |  | Volume após adensamento: | 60.18685 | cm³
Planilha de Resultados |  |  |  |  | Folha: | 1 | de | 01
Dh | ea | Ac | Faxial | sd | Du |  | p |  | q | p' | A
(mm) | (%) | (cm²) | (kgf) | (kPa) | (kPa) |  | (kPa) |  | (kPa) | (kPa)
0 |  |  | 0 |  | 0
0.0251 |  |  | -0.01 |  | 7.73
0.0519 |  |  | 0.02 |  | 9.65
0.0759 |  |  | 0.05 |  | 10.57
0.1021 |  |  | 0.03 |  | 11.2
0.1275 |  |  | 0.12 |  | 12.09
0.1536 |  |  | 0.21 |  | 13.43
0.1732 |  |  | 0.36 |  | 14.1
0.1776 |  |  | 0.5 |  | 14.53
0.2042 |  |  | 0.56 |  | 15.92
0.232 |  |  | 0.57 |  | 17.21
0.2599 |  |  | 0.66 |  | 17.94
0.286 |  |  | 0.67 |  | 18.81
0.3143 |  |  | 0.67 |  | 19.54
0.3422 |  |  | 0.76 |  | 20.25
0.3704 |  |  | 0.74 |  | 20.79
0.3988 |  |  | 0.76 |  | 21.5
0.4273 |  |  | 0.93 |  | 22.14
0.4573 |  |  | 1.01 |  | 23
0.4847 |  |  | 1.11 |  | 23.96
0.5118 |  |  | 1.2 |  | 25.58
0.5396 |  |  | 1.48 |  | 27.6
0.6377 |  |  | 2.5 |  | 34.69
0.7788 |  |  | 3.37 |  | 42.04
0.9159 |  |  | 3.86 |  | 47.35
1.0531 |  |  | 4.33 |  | 51.57
1.1968 |  |  | 4.56 |  | 55.25
1.3374 |  |  | 4.93 |  | 58.71
1.4743 |  |  | 5.21 |  | 61.28
1.6119 |  |  | 5.35 |  | 64.17
1.7515 |  |  | 5.58 |  | 66.41
1.8847 |  |  | 5.75 |  | 68.64
2.0238 |  |  | 6.08 |  | 70.52
2.1629 |  |  | 6.25 |  | 72.58
2.299 |  |  | 6.4 |  | 74.26
2.4328 |  |  | 6.47 |  | 75.78
2.5689 |  |  | 6.63 |  | 77.71
2.7063 |  |  | 6.69 |  | 78.91
2.8381 |  |  | 6.9 |  | 80.28
2.9696 |  |  | 6.97 |  | 81.56
3.1049 |  |  | 7.02 |  | 83.1
3.2391 |  |  | 7.17 |  | 83.93
3.3723 |  |  | 7.3 |  | 85.02
3.5091 |  |  | 7.4 |  | 85.8
3.6458 |  |  | 7.43 |  | 86.97
3.8111 |  |  | 7.47 |  | 88.19
4.0869 |  |  | 7.5 |  | 90.07
4.4593 |  |  | 7.5 |  | 92.26
4.735 |  |  | 7.62 |  | 93.96
5.0091 |  |  | 7.7 |  | 95.1
5.2798 |  |  | 7.71 |  | 96.39
5.5515 |  |  | 7.84 |  | 97.43
5.8242 |  |  | 7.98 |  | 98.47
6.0995 |  |  | 8.12 |  | 99.45
6.3751 |  |  | 8.2 |  | 100.37
6.6601 |  |  | 8.22 |  | 101.2
6.94 |  |  | 8.33 |  | 102.12
7.2427 |  |  | 8.36 |  | 102.76
7.5157 |  |  | 8.3 |  | 103.62
7.7947 |  |  | 8.28 |  | 104.24
8.1297 |  |  | 8.17 |  | 105.52
8.4157 |  |  | 8.14 |  | 105.65
8.6997 |  |  | 8.11 |  | 106.01
8.9827 |  |  | 8.17 |  | 106.54
9.2637 |  |  | 8.28 |  | 107.08
9.5377 |  |  | 8.39 |  | 107.67
9.8097 |  |  | 8.36 |  | 108.08
10.0857 |  |  | 8.45 |  | 108.37
10.3577 |  |  | 8.53 |  | 108.7
10.6317 |  |  | 8.65 |  | 109.14
10.9047 |  |  | 8.69 |  | 109.5
11.1747 |  |  | 8.68 |  | 110.05
11.4527 |  |  | 8.57 |  | 110.36
11.7297 |  |  | 8.54 |  | 110.37
12.0107 |  |  | 8.59 |  | 110.54
13.0107 |  |  | 8.49 |  | 110.59