## Umidade
Determinação de umidade
|  |  | Antes |  | Depois
capsula no | 35 | 44 | 49 | 7
solo+tara+água (g) | 23.98 | 22.18 | 22.56 | 107.34
solo+tara (g) | 16.92 | 16.52 | 16.97 | 73.08
tara (g) | 11.41 | 11.33 | 11.56 | 26.55
água (g)
solo seco (g)
umidade (%)
umidade média (%)

## D.Iniciais
Dados Iniciais
D = diâmetro (cm) | 7.13
Ho = altura inicial (cm) | 2
WSTaA = peso de solo+tara+água (g) | 154.31
WTa = peso da tara (g) | 45.57
GS = peso esp. dos grãos (g/cm³) | 2.6644
gW = peso específico da água (g/cm³) | 1
A = Area (cm²) | 39.92721
VT = Volume total (cm³) | 79.85442
WT = peso total do solo (g) | 108.74
g = peso específico (g/cm³)
gd = peso específico seco (g/cm³)
Ws = peso do solo seco (g)
WW = peso da água (g)
VS = volume de sólidos (cm³)
VV = volume de vazios (cm³)
VW = volume de água (cm³)
VA = volume de ar (cm³)
S = grau de saturação (%)
eo = índice de vazios
n = pososidade (%)
gsat = peso específico saturado (g/cm³)
gsub = peso específico submer. (g/cm³)
Const. extens= | 0,01mm

## Dados Adens.
Ensaio de Adensamento Edométrico | [9 empty] | Ensaio de Adensamento Edométrico
|  | Interessado: | [9 empty] | Interessado:
|  |  | Projeto: | [9 empty] | Projeto:
|  | Local: | [9 empty] | Local:
|  | Amostra: |  | 1 | [7 empty] | Amostra: |  | 1
|  |  |  | Leituras do Adensamento | [9 empty] | Leituras do Adensamento
Pressão Ant. |  | 0 | Final | 0.05 | Pressão Ant. |  | 0.05 | Final | 0.1 | Pressão Ant. |  | 1.6 | Final | 0.4 | Pressão Ant. |  | 0.4 | Final | 0.1
|  | (kg/cm2) |  | (kg/cm2) |  |  | (kg/cm2) |  | (kg/cm2) |  |  | (kg/cm2) |  | (kg/cm2) |  |  | (kg/cm2) |  | (kg/cm2)
Dia | Hora | Min. | Min. | Leitura | Dia | Hora | Min. | Min. | Leitura | Dia | Hora | Min. | Min. | Leitura | Dia | Hora | Min. | Min. | Leitura
|  |  | Decor. | Extens. |  |  |  | Decor. | Extens. |  |  |  | Decor. |  |  |  |  | Decor. | Extens.
2002-08-07 | 10 | 35 | 0 | 35.7 | 2002-08-08 | 10 | 0 | 0 | 70.3 | 2002-08-19 | 8 | 11 | 0 | 930.5 | 2002-08-19 | 11 | 15 | 0 | 871
|  |  | 6" | 58 |  |  |  | 6" | 72.5 |  |  |  | 6" |  |  |  |  | 6"
|  |  | 15" | 60.5 |  |  |  | 15" | 73 |  |  |  | 15" |  |  |  |  | 15"
|  |  | 30" | 60.9 |  |  |  | 30" | 73.3 |  |  |  | 30" |  |  |  |  | 30"
|  |  | 1' | 61.2 |  |  |  | 1' | 73.9 |  |  |  | 1' | 919 |  |  |  | 1' | 867.5
|  |  | 2' | 61.9 |  |  |  | 2' | 74.4 |  |  |  | 2' | 915 |  |  |  | 2' | 864.5
|  |  | 4' | 62.3 |  |  |  | 4' | 75.2 |  |  |  | 4' | 908 |  |  |  | 4' | 861
|  |  | 8' | 63 |  |  |  | 8' | 75.9 |  |  |  | 8' |  |  |  |  | 8'
|  |  | 15' | 63.8 |  |  |  | 15' | 76.1 |  |  |  | 15' |  |  |  |  | 15'
|  |  | 30' | 64.4 |  |  |  | 30' | 76.8 |  |  |  | 30' |  |  |  |  | 30'
|  |  | 1h | 65.2 |  |  |  | 1h | 77.2 |  |  |  | 1h | 879.5 |  |  |  | 1h | 831.7
|  |  | 2h | 65.8 |  |  |  | 2h | 77.8 |  |  |  | 2h | 873 |  |  |  | 2h | 822.2
|  |  | 4h | 66.4 |  |  |  | 4h | 78.1 |  |  |  | 3h | 871 |  |  |  | 3h | 814.2
|  |  | 8h | 67.5 |  |  |  | 8h | 78.9 |  |  |  | 8h |  |  |  |  | 8h
2002-08-08 |  |  | 24h | 70.3 | 2002-08-09 |  |  | 24h | 79.6 | 2002-08-19 |  |  | 24h |  | 2002-08-19 |  |  | 24h
Pressão Ant. |  | 0.1 | Final | 0.2 | Pressão Ant. |  | 0.2 | Final | 0.4 | Pressão Ant. |  | 0.1 | Final | 0.05 | Pressão Ant. |  | 0.05 | Final | 0
|  | (kg/cm2) |  | (kg/cm2) |  |  | (kg/cm2) |  | (kg/cm2) |  |  | (kg/cm2) |  | (kg/cm2) |  |  | (kg/cm2) |  | (kg/cm2)
Dia | Hora | Min. | Min. | Leitura | Dia | Hora | Min. | Min. | Leitura | Dia | Hora | Min. | Min. | Leitura | Dia | Hora | Min. | Min. | Leitura
|  |  | Decor. | Extens. |  |  |  | Decor. | Extens. |  |  |  | Decor. | Extens. |  |  |  | Decor. | Extens.
2002-08-09 | 10 | 0 | 0 | 79.6 | 2002-08-10 | 10 | 0 | 0 | 97.1 | 2002-08-19 | 14 | 11 | 0 | 814.2 | 2002-08-19 | 16 | 15 | 0 | 792
|  |  | 6" | 83 |  |  |  | 6" | 103.2 |  |  |  | 6" |  |  |  |  | 6"
|  |  | 15" | 84 |  |  |  | 15" | 105 |  |  |  | 15" |  |  |  |  | 15"
|  |  | 30" | 85 |  |  |  | 30" | 107.3 |  |  |  | 30" |  |  |  |  | 30"
|  |  | 1' | 86.2 |  |  |  | 1' | 110.8 |  |  |  | 1' | 813.8 |  |  |  | 1' | 789
|  |  | 2' | 87.8 |  |  |  | 2' | 114.7 |  |  |  | 2' | 812 |  |  |  | 2' | 787.8
|  |  | 4' | 89.8 |  |  |  | 4' | 119.2 |  |  |  | 4' | 810 |  |  |  | 4' | 786
|  |  | 8' | 90.8 |  |  |  | 8' | 124.5 |  |  |  | 8' |  |  |  |  | 8'
|  |  | 15' | 91.9 |  |  |  | 15' | 130 |  |  |  | 15' |  |  |  |  | 15' | 766
|  |  | 30' | 92.9 |  |  |  | 30' | 134.8 |  |  |  | 30' |  |  |  |  | 30'
|  |  | 1h | 93.5 |  |  |  | 1h | 139.8 |  |  |  | 1h | 797.1 |  |  |  | 1h
|  |  | 2h | 94.8 |  |  |  | 2h | 146 |  |  |  | 2h | 792.7 |  |  |  | 2h
|  |  | 4h | 95.2 |  |  |  | 4h | 154.9 |  |  |  | 4h |  |  |  |  | 4h
|  |  | 8h | 96.2 |  |  |  | 8h | 164.8 |  |  |  | 8h |  |  |  |  | 8h
2002-08-10 |  |  | 24h | 97.1 | 2002-08-11 |  |  | 24h | 180 | 2002-08-19 |  |  | 24h |  | 2002-08-19 |  |  | 24h
Ensaio de Adensamento Edométrico | [9 empty] | Ensaio de Adensamento Edométrico
|  | Interessado: | [9 empty] | Interessado:
|  |  | Projeto: | [9 empty] | Projeto:
|  | Local: | [9 empty] | Local:
|  | Amostra: |  | 1 | [7 empty] | Amostra: |  | 1
|  |  |  | Leituras do Adensamento | [9 empty] | Leituras do Adensamento
Pressão Ant. |  | 0.4 | Final | 0.8 | Pressão Ant. |  | 0.8 | Final | 1.6 | Pressão Ant. |  | 0 | Final | 0 | Pressão Ant. |  | 0 | Final | 0
|  | (kg/cm2) |  | (kg/cm2) |  |  | (kg/cm2) |  | (kg/cm2) |  |  | (kg/cm2) |  | (kg/cm2) |  |  | (kg/cm2) |  | (kg/cm2)
Dia | Hora | Min. | Min. | Leitura | Dia | Hora | Min. | Min. |  | Dia | Hora | Min. | Min. | Leitura | Dia | Hora | Min. | Min. | Leitura
|  |  | Decor. | Extens. |  |  |  | Decor. |  |  |  |  | Decor. | Extens. |  |  |  | Decor. | Extens.
2002-08-11 | 10 | 0 | 0 | 180 | 2002-08-12 | 9 | 55 | 0 | 521.8 |  |  |  | 0 |  |  |  |  | 0
|  |  | 6" | 189.5 |  |  |  | 6" | 532 |  |  |  | 6" |  |  |  |  | 6"
|  |  | 15" | 194 |  |  |  | 15" | 537 |  |  |  | 15" |  |  |  |  | 15"
|  |  | 30" | 199.5 |  |  |  | 30" | 542 |  |  |  | 30" |  |  |  |  | 30"
|  |  | 1' | 209.2 |  |  |  | 1' | 549.2 |  |  |  | 1' |  |  |  |  | 1'
|  |  | 2' | 220.5 |  |  |  | 2' | 559 |  |  |  | 2' |  |  |  |  | 2'
|  |  | 4' | 238 |  |  |  | 4' | 573.4 |  |  |  | 4' |  |  |  |  | 4'
|  |  | 8' | 261.8 |  |  |  | 8' | 592.5 |  |  |  | 8' |  |  |  |  | 8'
|  |  | 15' | 287.5 |  |  |  | 15' | 614.2 |  |  |  | 15' |  |  |  |  | 15'
|  |  | 30' | 322.7 |  |  |  | 30' | 641 |  |  |  | 30' |  |  |  |  | 30'
|  |  | 1h | 367 |  |  |  | 1h | 665.5 |  |  |  | 1h |  |  |  |  | 1h
|  |  | 2h | 406.2 |  |  |  | 2h | 687.2 |  |  |  | 2h |  |  |  |  | 2h
|  |  | 4h | 443.8 |  |  |  | 4h | 709 |  |  |  | 4h |  |  |  |  | 4h
|  |  | 8h | 480 |  |  |  | 8h | 730.8 |  |  |  | 8h |  |  |  |  | 8h
2002-08-12 |  |  | 24h | 521.8 | 2002-08-13 |  |  | 24h | 754 |  |  |  | 24h |  |  |  |  | 24h
Pressão Ant. |  | 1.6 | Final | 3.2 | Pressão Ant. |  | 3.2 | Final | 1.6 | Pressão Ant. |  | 0 | Final | 0 | Pressão Ant. |  | 0 | Final | 0
|  | (kg/cm2) |  | (kg/cm2) |  |  | (kg/cm2) |  | (kg/cm2) |  |  | (kg/cm2) |  | (kg/cm2) |  |  | (kg/cm2) |  | (kg/cm2)
Dia | Hora | Min. | Min. | Leituta | Dia | Hora | Min. | Min. | Leituta | Dia | Hora | Min. | Min. | Leitura | Dia | Hora | Min. | Min. | Leitura
|  |  | Decor. | Extens. |  |  |  | Decor. | Extens. |  |  |  | Decor. | Extens. |  |  |  | Decor. | Extens.
2002-08-13 | 10 | 0 | 0 | 754 | 2002-08-17 | 10 | 46 | 0 | 952.7 |  |  |  | 0 |  |  |  |  | 0
|  |  | 6" | 767 |  |  |  | 6" |  |  |  |  | 6" |  |  |  |  | 6"
|  |  | 15" | 771.2 |  |  |  | 15" |  |  |  |  | 15" |  |  |  |  | 15"
|  |  | 30" | 774.8 |  |  |  | 30" |  |  |  |  | 30" |  |  |  |  | 30"
|  |  | 1' | 781.2 |  |  |  | 1' | 945 |  |  |  | 1' |  |  |  |  | 1'
|  |  | 2' | 790.6 |  |  |  | 2' |  |  |  |  | 2' |  |  |  |  | 2'
|  |  | 4' | 803.9 |  |  |  | 4' |  |  |  |  | 4' |  |  |  |  | 4'
|  |  | 8' | 821.2 |  |  |  | 8' |  |  |  |  | 8' |  |  |  |  | 8'
|  |  | 15' | 841.8 |  |  |  | 15' |  |  |  |  | 15' |  |  |  |  | 15'
|  |  | 30' | 864.8 |  |  |  | 30' |  |  |  |  | 30' |  |  |  |  | 30'
|  |  | 1h | 884 |  |  |  | 1h | 934.2 |  |  |  | 1h |  |  |  |  | 1h
|  |  | 2h | 896.7 |  |  |  | 2h |  |  |  |  | 2h |  |  |  |  | 2h
|  |  | 4h | 909.8 |  |  |  | 4h |  |  |  |  | 4h |  |  |  |  | 4h
|  |  | 8h | 920.2 |  |  |  | 8h |  |  |  |  | 8h |  |  |  |  | 8h
2002-08-14 |  |  | 24h | 936.2 | 2002-08-18 |  |  | 24h | 930.5 |  |  |  | 24h |  |  |  |  | 24h
|  |  | 48h | 945.1
|  |  | 72h | 949.5

## Resultados
Ensaio de Adensamento Edométrico
Dados do Corpo de Prova | [12 empty] | Tabela Auxiliar
| Diâmetro: 7.13 cm |  |  |  | Área inicial: 39.93 cm² |  |  |  | Peso específico dos grãos: 26.11 kN/m³ |  |  |  |  | Diâmetro: | 7.13 | cm | Umidade inicial: | 0 | %
| Altura inicial: 2.00 cm |  |  |  | Umidade inicial: 0.0 % |  |  |  | Peso total da amostra: 108.740 g |  |  |  |  | Altura inicial: | 2 | cm | Umidade final: | 0 | %
| Volume da amostra: 79.85 cm³ | [7 empty] | Peso da amostra seca: 0.000 g |  |  |  |  | Área inicial: | 39.92721 | cm² | Volume da amostra: | 79.85442 | cm³
| Volume de sólidos: 0.00 cm³ |  |  |  | Grau saturação inicial: 0.0 % |  |  |  | Peso específico: 0.00 kN/m³ |  |  |  |  | Peso específico dos grãos: | 26.1137844 | kN/m³ | Volume de sólidos: | 0 | cm³
| Volume de vazios: 0.00 cm³ |  |  |  | Porosidade inicial: 0.0 % |  |  |  | Peso específico seco: 0.00 kN/m³ |  |  |  |  | Peso total da amostra: | 108.74 | g | Volume de vazios: | 0 | cm³
| Volume de água: 0.00 cm³ |  |  |  | Umidade final: 0.0 % |  |  |  | Peso específico saturado: 0.00 kN/m³ |  |  |  |  | Peso da amostra seca: | 0 | g | Volume de água: | 0 | cm³
Planilha de Resultados | [13 empty] | Peso específico: | 0 | kN/m³ | Índice vazios inicial: | #DIV/0!
| Tensão | Altura | Altura | Variação | Altura | [8 empty] | Peso específico seco: | 0 | kN/m³ | Grau saturação inicial: | 0 | %
Est. | normal | inicial: | final: | da altura: | média | t90 | cv | e | e/eo | av | mv | k |  | Peso específico saturado: | 0 | kN/m³ | Porosidade inicial: | 0 | %
(no.) | sn (kPa) | Ho (cm) | Hf (cm) | DH (cm) | Hm (cm) | ( s ) | (cm²/s) |  |  | (1/kPa) | (1/kPa) | (cm/s)

## G. e
Ensaio de Adensamento Edométrico
Curva e vs. Tensão efetiva

## G. eeo
Ensaio de Adensamento Edométrico
Curva e/eo vs. Tensão efetiva

## G. Cv
Ensaio de Adensamento Edométrico
Curva Cv vs. Tensão efetiva

## G. mv
Ensaio de Adensamento Edométrico
Curva mv vs. Tensão efetiva

## G. M
Ensaio de Adensamento Edométrico
Curva M vs. Tensão efetiva

## G. K
Ensaio de Adensamento Edométrico
Curva k vs. Tensão efetiva