## Umidade
Determinação de Umidade
Ensaio: |  |  |  | Data: |  | s'c = | 150 | kPa
|  |  | Antes |  |  | Depois
capsula no | 39 | 44 | 92 |  | 841
solo+tara+água (g) | 39.39 | 24.38 | 28.17 |  | 105.26
solo+tara (g) | 25.07 | 17.5 | 20.92 |  | 77
tara (g) | 13 | 11.3 | 14.75 |  | 23.29
água (g)
solo seco (g)
umidade (%)
umidade média (%)
Ensaio: |  |  |  | Data: |  | s'c = | 50 | kPa
|  |  | Antes |  |  | Depois
capsula no | 106 | 128 | 239 |  | 235
solo+tara+água (g) | 26.83 | 33.91 | 18.8 |  | 116.07
solo+tara (g) | 19.5 | 22.75 | 12.8 |  | 77.17
tara (g) | 12.96 | 12.81 | 7.31 |  | 21.89
água (g)
solo seco (g)
umidade (%)
umidade média (%)
Ensaio: |  |  |  | Data: |  | s'c = | 100 | kPa
|  |  | Antes |  |  | Depois
capsula no | 30 | 84 | 921 |  | 464
solo+tara+água (g) | 23.85 | 24.96 | 34.93 |  | 112.37
solo+tara (g) | 16.75 | 16.23 | 23.73 |  | 77.81
tara (g) | 9.73 | 7.94 | 12.83 |  | 17.67
água (g)
solo seco (g)
umidade (%)
umidade média (%)

## 50kPa
|  | Ensaio Triaxial CID |  |  |  | s'c = | 50 | kPa
Dados do Ensaio
|  | Tensão efetiva inicial: | 50 | kPa |  | Tensão confinante: | 150 | kPa
|  | Poropressão: | 100 | kPa |  | Tipo: | CID
|  | Velocidade de cisalhamento: | 0.02 | mm/min
Dados do Corpo de Prova
|  | Diâmetro inicial: | 3.83 | cm |  | Densidade dos grãos: | 2.6644 | g/cm3
|  | Altura inicial: | 7.63 | cm |  | Índice vazios inicial:
|  | Área inicial: | 11.52 | cm² |  | Grau saturação inicial: |  | %
|  | Volume inicial total: | 87.9 | cm³ |  | Porosidade inicial: |  | %
|  | Volume inicial de sólidos: |  | cm³ |  | Umidade inicial: |  | %
|  | Volume inicial de vazios: |  | cm³ |  | Umidade após o cisalhamento: |  | %
|  | Volume inicial de água: |  | cm³ |  | Diâmetro após adensamento: | 3.53 | cm
|  | Peso específico inicial: | 13.28 | kN/m³ |  | Altura após adensamento: | 7.39 | cm
|  | Peso específico inicial seco: |  | kN/m³ |  | Área após adensamento: | 9.81 | cm²
|  | Peso específico inicial saturado: |  | kN/m³ |  | Volume após adensamento: |  | cm³
Dh | ea | Dv | ev | Ac | Faxial | sd | p' | q
(mm) | (%) | (cm³) | (%) | (cm²) | (kgf) | (kPa) | (kPa) | (kPa)
0 |  | 0 |  |  | 0
0.0026 |  | -0.021 |  |  | 0.02
0.05 |  | -0.032 |  |  | 0.06
0.1331 |  | -0.059 |  |  | 0.2
0.1734 |  | -0.109 |  |  | 0.37
0.2259 |  | -0.147 |  |  | 0.49
0.2767 |  | -0.184 |  |  | 0.63
0.3147 |  | -0.236 |  |  | 0.74
0.3662 |  | -0.273 |  |  | 0.86
0.4171 |  | -0.338 |  |  | 0.93
0.4742 |  | -0.353 |  |  | 1.02
0.5672 |  | -0.452 |  |  | 1.2
0.6738 |  | -0.535 |  |  | 1.35
0.7841 |  | -0.62 |  |  | 1.46
0.8851 |  | -0.745 |  |  | 1.58
0.9909 |  | -0.832 |  |  | 1.74
1.0873 |  | -0.935 |  |  | 1.86
1.194 |  | -1.005 |  |  | 1.94
1.2877 |  | -1.095 |  |  | 2.03
1.3961 |  | -1.185 |  |  | 2.16
1.493 |  | -1.304 |  |  | 2.26
1.6006 |  | -1.368 |  |  | 2.38
1.6994 |  | -1.464 |  |  | 2.48
1.799 |  | -1.566 |  |  | 2.59
1.9035 |  | -1.663 |  |  | 2.71
2.0081 |  | -1.77 |  |  | 2.8
2.1028 |  | -1.881 |  |  | 2.9
2.2035 |  | -2.024 |  |  | 3.01
2.2983 |  | -2.143 |  |  | 3.13
2.3981 |  | -2.233 |  |  | 3.27
2.5016 |  | -2.327 |  |  | 3.35
2.599 |  | -2.432 |  |  | 3.45
2.699 |  | -2.562 |  |  | 3.6
2.792 |  | -2.784 |  |  | 3.75
2.9959 |  | -2.997 |  |  | 3.89
3.2736 |  | -3.324 |  |  | 4.04
3.57 |  | -3.664 |  |  | 4.17
3.8741 |  | -3.892 |  |  | 4.35
4.1773 |  | -4.163 |  |  | 4.5
4.4828 |  | -4.412 |  |  | 4.66
4.7948 |  | -4.621 |  |  | 4.81
5.1711 |  | -4.896 |  |  | 4.99
5.4721 |  | -5.158 |  |  | 5.11
5.7601 |  | -5.404 |  |  | 5.28
6.063 |  | -5.647 |  |  | 5.39
6.3608 |  | -5.941 |  |  | 5.48
6.6592 |  | -6.209 |  |  | 5.59
6.9641 |  | -6.42 |  |  | 5.75
7.274 |  | -6.6 |  |  | 5.89
7.5762 |  | -6.795 |  |  | 6.02
7.8932 |  | -6.859 |  |  | 6.17
8.2244 |  | -7.026 |  |  | 6.34
8.5386 |  | -7.226 |  |  | 6.45
8.8298 |  | -7.434 |  |  | 6.67
9.1343 |  | -7.718 |  |  | 6.82
9.4303 |  | -7.923 |  |  | 6.91
9.7413 |  | -8.162 |  |  | 7.05
10.0603 |  | -8.33 |  |  | 7.22
10.3773 |  | -8.5 |  |  | 7.33
10.6983 |  | -8.648 |  |  | 7.48
11.0183 |  | -8.795 |  |  | 7.63
11.3263 |  | -9.014 |  |  | 7.84
11.6473 |  | -9.154 |  |  | 8
11.9553 |  | -9.312 |  |  | 8.13
12.2793 |  | -9.47 |  |  | 8.3
12.5913 |  | -9.662 |  |  | 8.44
12.9023 |  | -9.821 |  |  | 8.57
13.2173 |  | -9.981 |  |  | 8.71
13.5353 |  | -10.122 |  |  | 8.84
13.8383 |  | -10.303 |  |  | 8.98
14.0543 |  | -10.403 |  |  | 9.04

## 100kPa
|  | Ensaio Triaxial CID |  |  |  | s'c = | 100 | kPa
Dados do Ensaio
|  | Tensão efetiva inicial: | 100 | kPa |  | Tensão confinante: | 295 | kPa
|  | Poropressão: | 195 | kPa |  | Tipo: | CID
|  | Velocidade de cisalhamento: | 0.002 | mm/min
Dados do Corpo de Prova
|  | Diâmetro inicial: | 3.83 | cm |  | Densidade dos grãos: | 2.6644 | g/cm3
|  | Altura inicial: | 7.63 | cm |  | Índice vazios inicial:
|  | Área inicial: | 11.52093 | cm² |  | Grau saturação inicial: |  | %
|  | Volume inicial total: | 87.90467 | cm³ |  | Porosidade inicial: |  | %
|  | Volume inicial de sólidos: |  | cm³ |  | Umidade inicial: |  | %
|  | Volume inicial de vazios: |  | cm³ |  | Umidade após o cisalhamento: |  | %
|  | Volume inicial de água: |  | cm³ |  | Diâmetro após adensamento: | 3.512172 | cm
|  | Peso específico inicial: | 13.79056 | kN/m³ |  | Altura após adensamento: | 7.08102 | cm
|  | Peso específico inicial seco: |  | kN/m³ |  | Área após adensamento: | 9.688163 | cm²
|  | Peso específico inicial saturado: |  | kN/m³ |  | Volume após adensamento: | 68.60207 | cm³
Dh | ea | Dv | ev | Ac | Faxial | sd | p' | q
(mm) | (%) | (cm³) | (%) | (cm²) | (kgf) | (kPa) | (kPa) | (kPa)
0 |  | 0 |  |  | 0
0.0587 |  | -0.035 |  |  | 0.28
0.1196 |  | -0.074 |  |  | 0.5
0.1764 |  | -0.117 |  |  | 0.64
0.2366 |  | -0.153 |  |  | 0.78
0.294 |  | -0.194 |  |  | 0.88
0.3519 |  | -0.232 |  |  | 0.96
0.4088 |  | -0.275 |  |  | 1.07
0.4664 |  | -0.315 |  |  | 1.16
0.5224 |  | -0.356 |  |  | 1.34
0.65 |  | -0.447 |  |  | 1.51
0.7656 |  | -0.531 |  |  | 1.71
0.8806 |  | -0.614 |  |  | 1.84
0.9939 |  | -0.705 |  |  | 2
1.1029 |  | -0.785 |  |  | 2.17
1.2148 |  | -0.855 |  |  | 2.37
1.3259 |  | -0.925 |  |  | 2.63
1.5672 |  | -1.063 |  |  | 2.96
1.905 |  | -1.238 |  |  | 3.29
2.2434 |  | -1.411 |  |  | 3.72
2.5863 |  | -1.592 |  |  | 4.12
2.9305 |  | -1.789 |  |  | 4.46
3.2786 |  | -2 |  |  | 4.75
3.4993 |  | -2.147 |  |  | 5.11
3.7977 |  | -2.355 |  |  | 5.35
4.0682 |  | -2.544 |  |  | 5.65
4.4011 |  | -2.762 |  |  | 5.9
4.7473 |  | -2.969 |  |  | 6.27
5.0674 |  | -3.158 |  |  | 6.62
5.4195 |  | -3.334 |  |  | 6.91
5.7708 |  | -3.522 |  |  | 7.36
6.1221 |  | -3.713 |  |  | 7.64
6.4704 |  | -3.892 |  |  | 8.03
6.8118 |  | -4.086 |  |  | 8.35
7.151 |  | -4.279 |  |  | 8.64
7.4937 |  | -4.486 |  |  | 8.89
7.8171 |  | -4.691 |  |  | 9.1
8.0592 |  | -4.822 |  |  | 9.37
8.3994 |  | -4.985 |  |  | 9.65
8.7406 |  | -5.125 |  |  | 9.95
9.0878 |  | -5.263 |  |  | 10.29
9.4348 |  | -5.399 |  |  | 10.52
9.7789 |  | -5.532 |  |  | 10.8
10.122 |  | -5.68 |  |  | 11.05
10.4644 |  | -5.845 |  |  | 11.24
10.7406 |  | -5.996 |  |  | 11.52
11.0586 |  | -6.161 |  |  | 11.78
11.3886 |  | -6.297 |  |  | 11.95
11.7456 |  | -6.424 |  |  | 12.1
12.1026 |  | -6.536 |  |  | 12.44
12.4566 |  | -6.659 |  |  | 12.69
12.8076 |  | -6.77 |  |  | 12.97
13.1536 |  | -6.871 |  |  | 13.25
13.4936 |  | -7.008 |  |  | 13.45
13.8136 |  | -7.1533 |  |  | 13.76
14.2356 |  | -7.3533 |  |  | 13.99
14.5746 |  | -7.4969 |  |  | 14.16
14.9196 |  | -7.6075 |  |  | 14.36
15.2676 |  | -7.7043 |  |  | 14.69
15.6146 |  | -7.8011 |  |  | 14.82
15.9616 |  | -7.8936 |  |  | 15.05
16.3066 |  | -7.9866 |  |  | 15.28
16.8476 |  | -8.1404 |  |  | 15.55
17.1906 |  | -8.2554 |  |  | 15.73
17.5376 |  | -8.3786 |  |  | 15.85

## 150kPa
|  | Ensaio Triaxial CID |  |  |  | s'c = | 150 | kPa
Dados do Ensaio
|  | Tensão efetiva inicial: | 150 | kPa |  | Tensão confinante: | 250 | kPa
|  | Poropressão: | 100 | kPa |  | Tipo: | CID
|  | Velocidade de cisalhamento: | 0.002 | mm/min
Dados do Corpo de Prova
|  | Diâmetro inicial: | 3.82 | cm |  | Densidade dos grãos: | 2.6644 | g/cm3
|  | Altura inicial: | 7.62 | cm |  | Índice vazios inicial:
|  | Área inicial: | 11.46084 | cm² |  | Grau saturação inicial: |  | %
|  | Volume inicial total: | 87.33163 | cm³ |  | Porosidade inicial: |  | %
|  | Volume inicial de sólidos: |  | cm³ |  | Umidade inicial: |  | %
|  | Volume inicial de vazios: |  | cm³ |  | Umidade após o cisalhamento: |  | %
|  | Volume inicial de água: |  | cm³ |  | Diâmetro após adensamento: | 3.225105 | cm
|  | Peso específico inicial: | 13.08624 | kN/m³ |  | Altura após adensamento: | 6.861 | cm
|  | Peso específico inicial seco: |  | kN/m³ |  | Área após adensamento: | 8.169164 | cm²
|  | Peso específico inicial saturado: |  | kN/m³ |  | Volume após adensamento: | 56.04863 | cm³
Dh | ea | Dv | ev | Ac | Faxial | sd | p' | q
(mm) | (%) | (cm³) | (%) | (cm²) | (kgf) | (kPa) | (kPa) | (kPa)
0 |  | 0 |  |  | 0
0.0237 |  | -0.065 |  |  | 0.38
0.0724 |  | -0.153 |  |  | 0.9
0.1191 |  | -0.215 |  |  | 1.21
0.1676 |  | -0.309 |  |  | 1.48
0.2164 |  | -0.357 |  |  | 1.68
0.2652 |  | -0.412 |  |  | 1.93
0.3141 |  | -0.471 |  |  | 2.07
0.3619 |  | -0.52 |  |  | 2.2
0.4094 |  | -0.564 |  |  | 2.34
0.4569 |  | -0.61 |  |  | 2.46
0.5529 |  | -0.703 |  |  | 2.71
0.649 |  | -0.783 |  |  | 2.89
0.7462 |  | -0.863 |  |  | 3.1
0.8442 |  | -0.94 |  |  | 3.33
0.9413 |  | -1.011 |  |  | 3.49
1.0382 |  | -1.098 |  |  | 3.67
1.1348 |  | -1.159 |  |  | 3.86
1.2298 |  | -1.239 |  |  | 3.96
1.3265 |  | -1.307 |  |  | 4.14
1.4236 |  | -1.361 |  |  | 4.28
1.5243 |  | -1.433 |  |  | 4.44
1.6181 |  | -1.497 |  |  | 4.61
1.7135 |  | -1.58 |  |  | 4.71
1.8112 |  | -1.626 |  |  | 4.87
1.9084 |  | -1.699 |  |  | 4.97
2.0118 |  | -1.778 |  |  | 5.14
2.1074 |  | -1.885 |  |  | 5.38
2.2053 |  | -1.962 |  |  | 5.49
2.3054 |  | -2.043 |  |  | 5.65
2.4073 |  | -2.107 |  |  | 5.98
2.5068 |  | -2.18 |  |  | 6.18
2.607 |  | -2.288 |  |  | 6.58
2.7105 |  | -2.463 |  |  | 6.96
2.893 |  | -2.6563 |  |  | 7.29
3.1956 |  | -2.9408 |  |  | 7.62
3.4792 |  | -3.2423 |  |  | 8
3.7663 |  | -3.4814 |  |  | 8.55
4.0569 |  | -3.7177 |  |  | 8.88
4.3504 |  | -3.9389 |  |  | 9.48
4.6488 |  | -4.1236 |  |  | 9.92
5.0621 |  | -4.4089 |  |  | 10.22
5.3643 |  | -4.6759 |  |  | 10.82
5.6421 |  | -4.8513 |  |  | 11.18
5.9329 |  | -5.0723 |  |  | 11.59
6.2203 |  | -5.3616 |  |  | 11.94
6.508 |  | -5.5795 |  |  | 12.32
6.809 |  | -5.7567 |  |  | 12.82
7.1059 |  | -5.9385 |  |  | 13.31
7.4014 |  | -6.1041 |  |  | 13.69
7.7167 |  | -6.2183 |  |  | 14.04
8.0312 |  | -6.3864 |  |  | 14.37
8.3447 |  | -6.5439 |  |  | 14.65
8.6252 |  | -6.7393 |  |  | 15.03
8.9133 |  | -7.0021 |  |  | 15.35
9.2124 |  | -7.1793 |  |  | 15.57
9.5114 |  | -7.3778 |  |  | 15.85
9.8164 |  | -7.5378 |  |  | 16.23
10.1164 |  | -7.7068 |  |  | 16.66
10.4124 |  | -7.8342 |  |  | 16.99
10.7194 |  | -7.9496 |  |  | 17.13
11.0204 |  | -8.1287 |  |  | 17.48
11.3284 |  | -8.274 |  |  | 17.75
11.6404 |  | -8.3956 |  |  | 18.16
11.9284 |  | -8.5746 |  |  | 18.42
12.2304 |  | -8.7364 |  |  | 18.7
12.5264 |  | -8.8897 |  |  | 18.99
12.8374 |  | -8.9995 |  |  | 19.38
13.1364 |  | -9.1424 |  |  | 19.68
13.4414 |  | -9.2579 |  |  | 20.04
13.6184 |  | -9.3391 |  |  | 20.15